## Sheet1
深圳市珠宝首饰产品质量监督抽查质量较差产品及生产企业名单
受检单位名称 | 样品名称 | 商标 | 型号规格等级 | 不合格项目 | 标准要求 | 实测结果
深圳市罗湖区七好银饰行 | 银990吊坠 | — — | — — | 有害元素含量不合格 | Pb含量小于1‰ | Pb含量为1.2‰
| 银990戒指 | — — | — — | 有害元素含量不合格 | Pb含量小于1‰ | Pb含量为1.2‰
| 银990手镯 | — — | — — | 有害元素含量不合格 | Pb含量小于1‰ | Pb含量为1.4‰
深圳市罗湖区恒星珠宝行 | 18K镶和田玉 | — — | — — | 贵金属纯度不合格 | 金含量≥750‰ | Au含量<750‰
新宝珠宝(深圳)有限公司 | 18K金钻石吊坠 | — — | — — | 贵金属纯度不合格 | 金含量≥750‰ | Au含量为718.8‰
深圳市鑫隆珠宝首饰有限公司 | 18K金钻石女戒 | — — | — — | 贵金属纯度不合格 | 金含量≥750‰ | Au含量为747.5‰
| 18K金钻石吊坠 | — — | — — | 贵金属纯度不合格 | 金含量≥750‰ | Au含量为744.7‰
| 18K金翡翠女戒 | — — | — — | 贵金属纯度不合格 | 金含量≥750‰ | Au含量为744.3‰
| 18K金翡翠挂件 | — — | — — | 贵金属纯度不合格 | 金含量≥750‰ | Au含量为742.0‰
深圳市罗湖区金丽国际珠宝交易市场欧丽万宝石饰品商行 | 925银镶紫晶吊坠 | — — | — — | 贵金属纯度不合格 | 银含量≥925‰ | Ag含量为91.8%
|  |  |  | 有害元素含量不合格 | Pb含量小于1‰ | Pb含量为2.2‰