## 汇总表
附件2
2019年深圳市建筑装饰装修胶粘剂产品质量监督抽查发现不合格项目产品及企业名单
序号 | 受检单位名称 | 样品名称 | 标称商标 | 型号规格等级 | 生产日期 | （标称）生产单位名称 | 检验依据 | 报告结论 | 不合格项目 | 备注
1 | 深圳市宝安区福海兴福昌装饰材料行 | 特闪万能胶 | 图型 | 11L/桶 | 2019-04-13 | 深圳市荣华化工建材有限公司 | 《建筑装饰装修涂料与胶粘剂有害物质限量》（SZJG 48-2014） | 不合格 | 1.甲苯+二甲苯，g/kg； 2.总挥发性有机物，g/L | /
2 | 深圳市龙岗区永聚五金交电商行 | 云石胶（云石胶+固化剂） | 图案 | 云石胶：0.8L/罐，固化剂：35mL/支 | 云石胶：2019-03-16；固化剂：2019-03-06 | 武汉市科达云石护理材料有限公司（制造商代码：WH） | 《建筑装饰装修涂料与胶粘剂有害物质限量》（SZJG 48-2014） | 不合格 | 苯，g/kg | /
3 | 深圳市长泰五金电器照明有限公司 | SLT-555高级酸性酮玻璃胶 | 图形商标 | 300mL/支 | 2019-03-16 | 广州乐枫建材有限公司 | 《建筑装饰装修涂料与胶粘剂有害物质限量》（SZJG 48-2014） | 不合格 | 总挥发性有机物，g/L | /
4 | 深圳市长泰五金电器照明有限公司 | 330中性硅酮耐候胶 | 图形商标 | 300mL/支 | 2019-04-11 | 广州乐枫建材有限公司 | 《建筑装饰装修涂料与胶粘剂有害物质限量》（SZJG 48-2014） | 不合格 | 总挥发性有机物，g/L | /
5 | 深圳市坪山区大顺发五金电器商店 | 111酸性玻璃胶 | 原夢 | 300mL/支 | 2019-02-12 | 湖北通成高新材料有限公司 | 《建筑装饰装修涂料与胶粘剂有害物质限量》（SZJG 48-2014） | 不合格 | 总挥发性有机物，g/L | /
6 | 深圳市坪山新区诚勇诚装饰材料店 | 金万春1000 建筑酸性硅酮玻璃胶 | / | 300mL/支 | 2019-05-22 | 佛山市和友胶粘剂制品有限公司 | 《建筑装饰装修涂料与胶粘剂有害物质限量》（SZJG 48-2014） | 不合格 | 总挥发性有机物，g/L | /
7 | 深圳市盐田区深建辉木业装饰材料商行 | 快粘氯丁强力胶 | 三棵树 | 2.1L/桶 合格 | 2019-05-23 | 三棵树涂料股份有限公司 | 《建筑装饰装修涂料与胶粘剂有害物质限量》（SZJG 48-2014） | 不合格 | 1.甲苯+二甲苯，g/kg； 2.总挥发性有机物，g/L | 符合国标要求。
8 | 深圳市盐田区深建辉木业装饰材料商行 | 中性硅酮耐候密封胶 | 图形商标 | 300mL/支 | 2019-04-04 | 广州力固粘胶新材料有限公司 | 《建筑装饰装修涂料与胶粘剂有害物质限量》（SZJG 48-2014） | 不合格 | 总挥发性有机物，g/L | /

## Sheet1
16、生产领域：第一部分是不合格的，同一企业作为一组，按照产品的不合格项目数，由高到低顺序排列；不同企业（组）再按照最高不合格项目数排序，相同最高不合格项目数的，按照行政区域顺序排序；第二部分合格的，同一企业作为一组，不同企业（组）再按照行政区域顺序排序；（行政区域顺序：福田、罗湖、南山、盐田、宝安、龙岗、坪山、龙华、光明、大鹏）
流通领域：同一受检企业作为一组，按照产品不合格项目数，由高到低顺序排列，相同项目数按照生产企业（深圳--省内地市顺序--外地地市顺序）排序；不同受检企业（组）再按照最高不合格项目数排序，相同最高不合格项目数的，按受检企业性质（大型连锁商超--深圳独立企业的行政区域顺序--外地企业驻深分公司的外地企业行政顺序）排序；第二部分合格的，同一受检企业作为一组，本组内按照生产企业（深圳--省内地市顺序--外地地市顺序）排序；不同受检企业（组）按受检企业性质（大型连锁商超--深圳独立企业及区域--外地企业驻深分公司的外地企业行政顺序）排序。外省就是看企业注册在省级还是市级，先省后市，市也分大小，比如南京肯定在贵阳前面 | 1.生产领域：第一部分是不合格的，同一企业作为一组，按照产品的不合格项目数，由高到低顺序排列；不同企业（组）再按照最高不合格项目数排序，相同最高不合格项目数的，按照行政区域顺序排序；第二部分合格的，同一企业作为一组，不同企业（组）再按照行政区域顺序排序；2.流通领域：同一受检企业作为一组，按照产品不合格项目数，由高到低顺序排列，相同项目数按照生产企业（深圳--省内地市顺序--外地地市顺序）排序；不同受检企业（组）再按照最高不合格项目数排序，相同最高不合格项目数的，按受检企业性质（大型连锁商超--深圳独立企业的行政区域顺序--外地企业驻深分公司的外地企业行政顺序）排序；第二部分合格的，同一受检企业作为一组，本组内按照生产企业（深圳--省内地市顺序--外地地市顺序）排序；不同受检企业（组）按受检企业性质（大型连锁商超--深圳独立企业及区域--外地企业驻深分公司的外地企业行政顺序）排序。
整体顺序是生产领域不合格--生产领域合格--流通领域不合格--流通领域合格
|  |  | 不合格 | 1、产品不合格项目数最高的放在最前面，且该同一生产企业作为一组放在一起；
2、不同企业（组）再按照最高不合格项目数排序，相同最高不合格项目数的，按照行政区域顺序排序
生产领域
|  |  | 合格 | 同一企业作为一组，不同企业（组）再按照行政区域顺序排序。
|  |  | 不合格 | 1、产品不合格项目数最高的放在最前面，且该同一受检企业作为一组放在一起；
|  | 流通领域 |  | 2、不同企业（组）再按照最高不合格项目数排序，相同最高不合格项目数的，按照行政区域顺序排序
合格